## Hoja1
PROPIEDADES DE LA MADERA - CIRSOC 601 - SUPLEMENTOS 1 Y 2
|  | DESIGNACIÓN | CLASIF | Fb | Ft | Fv | FcP | Fc | E | E0.05 | Emin | RHO | DESCRIPCION
|  |  |  | N/mm2 | N/mm2 | N/mm2 | N/mm2 | N/mm2 | N/mm2 | N/mm2 | N/mm2 | kg/m3
madera aserrada | Pino Parana CLASE 1 ASERRADA | Pino Parana | CLASE 1 | 10.6 | 6.3 | 1.1 | 1 | 7.5 | 13300 | 8900 | 5700 | 440 | Valores de diseño de referencia para tablas de Araucaria angustifolia (Bert.) O. Kuntze (pino paraná) clasificadas por resistencia conforme a la norma IRAM 9662-1 (2015) (N / mm2)
| Pino Parana CLASE 2 ASERRADA | Pino Parana | CLASE 2 | 6.6 | 4.1 | 0.7 | 0.8 | 6.3 | 11400 | 7700 | 4900 | 390 | Valores de diseño de referencia para tablas de Araucaria angustifolia (Bert.) O. Kuntze (pino paraná) clasificadas por resistencia conforme a la norma IRAM 9662-1 (2015) (N / mm2)
| Pino Parana CLASE 3 ASERRADA | Pino Parana | CLASE 3 | 5 | 3.1 | 0.6 | 0.8 | 5.3 | 10000 | 6700 | 4200 | 390 | Valores de diseño de referencia para tablas de Araucaria angustifolia (Bert.) O. Kuntze (pino paraná) clasificadas por resistencia conforme a la norma IRAM 9662-1 (2015) (N / mm2)
| EUCALIPTUS Grandis CLASE 1 ASERRADA | EUCALIPTUS Grandis | CLASE 1 | 9.4 | 5.6 | 0.9 | 1.8 | 7.2 | 12000 | 8100 | 5100 | 430 | Valores de diseño de referencia para tablas de Araucaria angustifolia (Bert.) O. Kuntze (pino paraná) clasificadas por resistencia conforme a la norma IRAM 9662-1 (2015) (N / mm2)
| EUCALIPTUS Grandis CLASE 2 ASERRADA | EUCALIPTUS Grandis | CLASE 2 | 7.5 | 4.4 | 0.8 | 1.7 | 6.6 | 10800 | 7200 | 4600 | 430 | Valores de diseño de referencia para tablas de Araucaria angustifolia (Bert.) O. Kuntze (pino paraná) clasificadas por resistencia conforme a la norma IRAM 9662-1 (2015) (N / mm2)
| EUCALIPTUS Grandis CLASE 3 ASERRADA | EUCALIPTUS Grandis | CLASE 3 | 5.6 | 3.4 | 0.6 | 1.5 | 5.6 | 10000 | 6700 | 5100 | 430 | Valores de diseño de referencia para tablas de Araucaria angustifolia (Bert.) O. Kuntze (pino paraná) clasificadas por resistencia conforme a la norma IRAM 9662-1 (2015) (N / mm2)
| Pino ellioti/taeda CLASE 1 ASERRADA | Pino ellioti/taeda | CLASE 1 | 6.2 | 3.7 | 0.7 | 0.9 | 6 | 7700 | 5200 | 3300 | 420 | Valores de diseño de referencia para tablas de Araucaria angustifolia (Bert.) O. Kuntze (pino paraná) clasificadas por resistencia conforme a la norma IRAM 9662-1 (2015) (N / mm2)
| Pino ellioti/taeda CLASE 2 ASERRADA | Pino ellioti/taeda | CLASE 2 | 3.2 | 1.9 | 0.4 | 0.8 | 4.5 | 6500 | 4300 | 2700 | 390 | Valores de diseño de referencia para tablas de Araucaria angustifolia (Bert.) O. Kuntze (pino paraná) clasificadas por resistencia conforme a la norma IRAM 9662-1 (2015) (N / mm2)
madera laminada | Pino ellioti/taeda GRADO 1 LAMINADA | Pino ellioti/taeda | GRADO 1 | 6.3 | 3.5 | 0.7 | 0.9 | 6.3 | 11200 | 7500 | 4700 | 460 | Valores de diseño de referencia para tablas de Araucaria angustifolia (Bert.) O. Kuntze (pino paraná) clasificadas por resistencia conforme a la norma IRAM 9662-1 (2015) (N / mm2)
| Pino ellioti/taeda GRADO 2 LAMINADA | Pino ellioti/taeda | GRADO 2 | 4.1 | 2.3 | 0.4 | 0.8 | 4.1 | 6700 | 4500 | 2800 | 400 | Valores de diseño de referencia para tablas de Araucaria angustifolia (Bert.) O. Kuntze (pino paraná) clasificadas por resistencia conforme a la norma IRAM 9662-1 (2015) (N / mm2)
| Pino Parana GRADO 1 LAMINADA | Pino Parana | GRADO 1 | 7.5 | 4.1 | 0.8 | 1 | 7.5 | 13400 | 9000 | 5700 | 430 | Valores de diseño de referencia para tablas de Araucaria angustifolia (Bert.) O. Kuntze (pino paraná) clasificadas por resistencia conforme a la norma IRAM 9662-1 (2015) (N / mm2)
| Pino Parana GRADO 2 LAMINADA | Pino Parana | GRADO 2 | 6.3 | 3.5 | 0.7 | 0.9 | 6.3 | 11600 | 7800 | 4900 | 430 | Valores de diseño de referencia para tablas de Araucaria angustifolia (Bert.) O. Kuntze (pino paraná) clasificadas por resistencia conforme a la norma IRAM 9662-1 (2015) (N / mm2)
| EUCALIPTUS Grandis GRADO 1 LAMINADA | EUCALIPTUS Grandis | GRADO 1 | 7.5 | 4.1 | 0.8 | 1.8 | 7.5 | 13400 | 9000 | 5700 | 420 | Valores de diseño de referencia para tablas de Araucaria angustifolia (Bert.) O. Kuntze (pino paraná) clasificadas por resistencia conforme a la norma IRAM 9662-1 (2015) (N / mm2)
| EUCALIPTUS Grandis GRADO 2 LAMINADA | EUCALIPTUS Grandis | GRADO 2 | 6.6 | 3.7 | 0.8 | 1.7 | 6.6 | 11600 | 7800 | 4900 | 390 | Valores de diseño de referencia para tablas de Araucaria angustifolia (Bert.) O. Kuntze (pino paraná) clasificadas por resistencia conforme a la norma IRAM 9662-1 (2015) (N / mm2)